## Skladby podlah
ÚSP pro mládež Kvasiny, Jelínkova 918, Kostelec nad Orlicí |  |  |  |  | revize 00
D.1. 010 ARS |  |  |  |  | 06 / 2016
SKLADBY PODLAH
OZNAČENÍ / | POPIS SKLADBY (směrem od shora) |  | ROZMĚR (mm) | BLIŽŠÍ SPECIFIKACE | POZNÁMKA
UMÍSTĚNÍ | FUNKCE VRSTVY | MATERIÁL VRSTVY
1.NP
P.01a všechny prostory 1.NP s výjimkou prostorů 1.03, 1.04, 1.05 a 1.11 | pochůzná vrstva | vinylový povlak | 2 | tloušťka 2 mm, klasifikace - oblast použití tř. 23 dle EN ISO 10581, 10582 (EN 649), tl. nášlapné vrstvy min. 0,4 mm, povrchová úprava PUR, rozměrová stálost ≤ 0,4 %, trvalá deformace ≤ 0,1 mm, stálobarevnost na umělém světle min. / 6 stupňů (EN ISO 105 - B02), protiskluznost μ > 0,6 (dle ČSN 74 4507) R10 (dle DIN 511 30) , s odolností proti bakteriím
| lepidlo | speciální lepidlo určené pro vinylové podlahy | ~ 1 | -
| vyrovnávací vrstva | samonivelační stěrka | ~ 5 | včetně penetrace (adhezního můstku) zajišťující soudržnost s podkladní vrstvou
| podkladní vrstva | betonová mazanina vyztužená KARI sítí | 87 | KARI síť 100/6x100/6 s umístěním v ose desky, beton C25/30 X0 dilatační úseky cca = 3 m
| separační vrstva | PE folie | 0.2 | folie kladená s přesahem min. 100 mm, přelepené spoje páskou, folii vytáhnout nad úroveň podlahy a po položení poslední vrstvy zaříznout
| tepelná izolace | tepelněizolační vrstva z polystyrenových desek EPS | 100 | tepelněizolační desky ze stabilizovaného pěnového polystyrenu EPS 150, součinitel tepelné vodivosti λ=0,035 W/mK stlačení ≤ 2% při zatížení max. 3000 kg/m2, trvale odolávající vlhkosti
| hydroizolace | hydroizolační pás z modifikovaného asfaltu | min. 4 | z SBS modiﬁ kovaného asfaltu, nosná vložka skleněná tkanina o plošné hmotnosti 200 g/m2, plnoplošně natavený
| penetrace | penetrační asfaltový nátěr | ~ 1 | za studena zpracovatelná asfaltová emulse bez obsahu rozpouštědel
| nosná podkladní vrstva | podkladní betonová deska | 150 | vyztužená sítí KARI 100/6x100/6, beton C20/25 XC2
| celková tl. skladby |  | 200 | pro užitné zatížení: 2,5 kN/m2
P.01b 1.03 (tech.mistn.) 1.04 (WC) | pochůzná vrstva | vinylový povlak | 2 | tloušťka 2 mm, klasifikace - oblast použití tř. 23 dle EN ISO 10581, 10582 (EN 649), tl. nášlapné vrstvy min. 0,4 mm, povrchová úprava PUR, rozměrová stálost ≤ 0,4 %, trvalá deformace ≤ 0,1 mm, stálobarevnost na umělém světle min. / 6 stupňů (EN ISO 105 - B02), protiskluznost μ > 0,6 (dle ČSN 74 4507) R10 (dle DIN 511 30) , s odolností proti bakteriím
| lepidlo | speciální lepidlo určené pro vinylové podlahy | ~ 1 | -
| hydroizolace | stěrková hydroizolační vyrovnávací vrstva, včetně příslušné penetrační vrstvy | ~ 2 | vyztužení koutů pogumovanou páskou s nakašírovanou sklotextilní nebo PVC síťovinou, hydroizolační stěrka vytažena na stěny do v. 350 mm, v místě ostřiku výše (sprchy v. 2000 mm, umyvadla 1500, ostatní 350 mm nad výtokové ventily a 400 mm za hranici možného ostřiku)
| podkladní vrstva | betonová mazanina vyztužená KARI sítí | 87 | KARI síť 100/6x100/6 s umístěním v ose desky, beton C25/30 X0 dilatační úseky cca = 3 m
| separační vrstva | PE folie | 0.2 | folie kladená s přesahem min. 100 mm, přelepené spoje páskou, folii vytáhnout nad úroveň podlahy a po položení poslední vrstvy zaříznout
| tepelná izolace | tepelněizolační vrstva z polystyrenových desek EPS | 100 | tepelněizolační desky ze stabilizovaného pěnového polystyrenu EPS 150, součinitel tepelné vodivosti λ=0,035 W/mK stlačení ≤ 2% při zatížení max. 3000 kg/m2, trvale odolávající vlhkosti
| hydroizolace | hydroizolační pás z modifikovaného asfaltu | min. 4 | z SBS modiﬁ kovaného asfaltu, nosná vložka skleněná tkanina o plošné hmotnosti 200 g/m2, plnoplošně natavený
| penetrace | penetrační asfaltový nátěr | ~ 1 | za studena zpracovatelná asfaltová emulse bez obsahu rozpouštědel
| nosná podkladní vrstva | podkladní betonová deska | 150 | vyztužená sítí KARI 100/6x100/6, beton C20/25 XC2
| celková tl. skladby |  | 200 | pro užitné zatížení: 2,5 kN/m2
P.01c 1.05 (koupelna) | pochůzná vrstva | keramická dlažba | 10 | protiskluzná R10, nenasákavá
| lepidlo | flexibilní lepidlo pro pokládku keramické dlažby | 3 | flexibilní dvousložkové lepidlo podle typu dlažby garance nevznikání výkvětů, tl. vrstvy dle kalibrace dlažby
| hydroizolace | stěrková hydroizolační vyrovnávací vrstva, včetně příslušné penetrační vrstvy | ~ 2 | vyztužení koutů pogumovanou páskou s nakašírovanou sklotextilní nebo PVC síťovinou, hydroizolační stěrka vytažena na stěny do v. 350 mm, v místě ostřiku výše (sprchy v. 2000 mm, umyvadla 1500, ostatní 350 mm nad výtokové ventily a 400 mm za hranici možného ostřiku)
| podkladní vrstva | betonová mazanina vyztužená KARI sítí | 87 | KARI síť 100/6x100/6 s umístěním v ose desky, beton C25/30 X0 dilatační úseky cca = 3 m
| separační vrstva | PE folie | 0.2 | folie kladená s přesahem min. 100 mm, přelepené spoje páskou, folii vytáhnout nad úroveň podlahy a po položení poslední vrstvy zaříznout
| tepelná izolace | tepelněizolační vrstva z polystyrenových desek EPS | 100 | tepelněizolační desky ze stabilizovaného pěnového polystyrenu EPS 150, součinitel tepelné vodivosti λ=0,035 W/mK stlačení ≤ 2% při zatížení max. 3000 kg/m2, trvale odolávající vlhkosti
| hydroizolace | hydroizolační pás z modifikovaného asfaltu | min. 4 | z SBS modiﬁ kovaného asfaltu, nosná vložka skleněná tkanina o plošné hmotnosti 200 g/m2, plnoplošně natavený
| penetrace | penetrační asfaltový nátěr | ~ 1 | za studena zpracovatelná asfaltová emulse bez obsahu rozpouštědel
| nosná podkladní vrstva | podkladní betonová deska | 150 | vyztužená sítí KARI 100/6x100/6, beton C20/25 XC2
| celková tl. skladby |  | 200 | pro užitné zatížení: 2,5 kN/m2
P.01d 1.11 (schodiště) | pochůzná vrstva | vinylový povlak | 2 | tloušťka 2 mm, klasifikace - oblast použití tř. 23 dle EN ISO 10581, 10582 (EN 649), tl. nášlapné vrstvy min. 0,4 mm, povrchová úprava PUR, rozměrová stálost ≤ 0,4 %, trvalá deformace ≤ 0,1 mm, stálobarevnost na umělém světle min. / 6 stupňů (EN ISO 105 - B02), protiskluznost μ > 0,6 (dle ČSN 74 4507) R10 (dle DIN 511 30) , s odolností proti bakteriím
| lepidlo | speciální lepidlo určené pro vinylové podlahy | ~ 1 | -
| vyrovnávací vrstva | samonivelační stěrka | ~ 12 | včetně penetrace (adhezního můstku) zajišťující soudržnost s podkladní vrstvou
| nosná podkladní vrstva | podkladní betonová deska | - | vyztužená sítí KARI 100/6x100/6, beton C20/25 XC2
| celková tl. skladby |  | 15 | pro užitné zatížení: 2,5 kN/m2
P.01e 1.02 (tech. místnost) | pochůzná vrstva | podlahový epoxidový nátěr | 1 | dvojitý podlahový epoxidový nátěr včetně příslušné penetrace podkladu, sokl 150 mm,
| podkladní vrstva | betonová mazanina vyztužená KARI sítí | ~ 94 | KARI síť 100/6x100/6 s umístěním v ose desky, beton C25/30 X0 dilatační úseky cca = 3 m
| separační vrstva | PE folie | 0.2 | folie kladená s přesahem min. 100 mm, přelepené spoje páskou, folii vytáhnout nad úroveň podlahy a po položení poslední vrstvy zaříznout
| tepelná izolace | tepelněizolační vrstva z polystyrenových desek EPS | 100 | tepelněizolační desky ze stabilizovaného pěnového polystyrenu EPS 150, součinitel tepelné vodivosti λ=0,035 W/mK stlačení ≤ 2% při zatížení max. 3000 kg/m2, trvale odolávající vlhkosti
| hydroizolace | hydroizolační pás z modifikovaného asfaltu | min. 4 | z SBS modiﬁ kovaného asfaltu, nosná vložka skleněná tkanina o plošné hmotnosti 200 g/m2, plnoplošně natavený
| penetrace | penetrační asfaltový nátěr | ~ 1 | za studena zpracovatelná asfaltová emulse bez obsahu rozpouštědel
| nosná podkladní vrstva | podkladní betonová deska | 150 | vyztužená sítí KARI 100/6x100/6, beton C20/25 XC2
| celková tl. skladby |  | 200 | pro užitné zatížení: 2,5 kN/m2
P.03 1.12 (zahradní sklad) | pochůzná vrstva | podlahový epoxidový nátěr | 1 | dvojitý podlahový epoxidový nátěr včetně příslušné penetrace podkladu, sokl 150 mm,
| podkladní vrstva | betonová mazanina vyztužená KARI sítí | ~ 94 | KARI síť 150/5x150/5 s umístěním v ose desky, beton C25/30 X0 dilatační úseky cca = 3 m
| hydroizolace | hydroizolační pás z modifikovaného asfaltu | min. 4 | z SBS modiﬁ kovaného asfaltu, nosná vložka skleněná tkanina o plošné hmotnosti 200 g/m2, plnoplošně natavený
| penetrace | penetrační asfaltový nátěr | ~ 1 | za studena zpracovatelná asfaltová emulse bez obsahu rozpouštědel
| nosná podkladní vrstva | podkladní betonová deska | 100 | vyztužená sítí KARI 100/6x100/6, beton C20/25 XC2
| celková tl. skladby |  | 100 | pro užitné zatížení: 2,5 kN/m2
2.NP
P.02a všechny prostory 2.NP s výjimkou prostorů 2.03 a 2.04 | pochůzná vrstva | vinylový povlak | 2 | tloušťka 2 mm, klasifikace - oblast použití tř. 22 dle EN ISO 10581, 10582 (EN 649), tl. nášlapné vrstvy min. 0,4 mm, povrchová úprava PUR, rozměrová stálost ≤ 0,4 %, trvalá deformace ≤ 0,1 mm, stálobarevnost na umělém světle min. / 6 stupňů (EN ISO 105 - B02), protiskluznost μ > 0,6 (dle ČSN 74 4507) R10 (dle DIN 511 30) , s odolností proti bakteriím
| lepidlo | speciální lepidlo určené pro vinylové podlahy | ~ 1 | -
| vyrovnávací vrstva | samonivelační stěrka | ~ 4 | včetně penetrace (adhezního můstku) zajišťující soudržnost s podkladní vrstvou
| podkladní vrstva | cementový litý samonivelační potěr | ~ 63 | litý samonivelační potěr na bázi cementového pojiva v souladu s požadavky ČSN EN 13813, umožňující srovnání podlahových konstrukcí s tolerancí 2 mm na 2 m, pevnost v tlaku min. 25 Mpa, pevnost v tahu za ohybu min. 5 Mpa, modul pružnosti min. 23 GPa
| separační vrstva | PE folie | 0.2 | folie kladená s přesahem min. 100 mm, přelepené spoje páskou, folii vytáhnout nad úroveň podlahy a po položení poslední vrstvy zaříznout
| kročejová izolace | akustické podlahové desky z minerálních vláken | 30 | izolační desky z hydrofobizované minerál. plsti, tvořené čedičovými vlákny, dynamická tuhost 21 MN.m-3, stlačitelnost Cp = ≤ 3 mm limitní hodnota užitného zatížení minerál. desek 5 kN/ m2
| nosná konstrukce | nosná stropní konstrukce | - | systémový keramický stropní systém tvořený nosníky a stropními vložkami viz. konstrukční řešení
| celková tl. skladby |  | 100 | pro užitné zatížení: 2,5 kN/m2
P.02b 2.03 (tech.mistn.) 2.04 (WC) | pochůzná vrstva | vinylový povlak | 2 | tloušťka 2 mm, klasifikace - oblast použití tř. 22 dle EN ISO 10581, 10582 (EN 649), tl. nášlapné vrstvy min. 0,4 mm, povrchová úprava PUR, rozměrová stálost ≤ 0,4 %, trvalá deformace ≤ 0,1 mm, stálobarevnost na umělém světle min. / 6 stupňů (EN ISO 105 - B02), protiskluznost μ > 0,6 (dle ČSN 74 4507) R10 (dle DIN 511 30) , s odolností proti bakteriím
| lepidlo | speciální lepidlo určené pro vinylové podlahy | ~ 1 | -
| hydroizolace | stěrková hydroizolační vrstva, včetně příslušné penetrační vrstvy | ~ 2 | vyztužení koutů pogumovanou páskou s nakašírovanou sklotextilní nebo PVC síťovinou, hydroizolační stěrka vytažena na stěny do v. 350 mm, v místě ostřiku výše (sprchy v. 2000 mm, umyvadla 1500, ostatní 350 mm nad výtokové ventily a 400 mm za hranici možného ostřiku)
| podkladní vrstva | cementový litý samonivelační potěr | ~ 65 | litý samonivelační potěr na bázi cementového pojiva v souladu s požadavky ČSN EN 13813, umožňující srovnání podlahových konstrukcí s tolerancí 2 mm na 2 m, pevnost v tlaku min. 25 Mpa, pevnost v tahu za ohybu min. 5 Mpa, modul pružnosti min. 23 GPa
| separační vrstva | PE folie | 0.2 | folie kladená s přesahem min. 100 mm, přelepené spoje páskou, folii vytáhnout nad úroveň podlahy a po položení poslední vrstvy zaříznout
| kročejová izolace | akustické podlahové desky z minerálních vláken | 30 | izolační desky z hydrofobizované minerál. plsti, tvořené čedičovými vlákny, dynamická tuhost 21 MN.m-3, stlačitelnost Cp = ≤ 3 mm limitní hodnota užitného zatížení minerál. desek 5 kN/ m2
| nosná konstrukce | nosná stropní konstrukce | - | systémový keramický stropní systém tvořený nosníky a stropními vložkami viz. konstrukční řešení
| celková tl. skladby |  | 100 | pro užitné zatížení: 2,5 kN/m2