## Skladby střech
ÚSP pro mládež Kvasiny, Jelínkova 918, Kostelec nad Orlicí |  |  |  |  | revize 00
D.1. 010 ARS |  |  |  |  | 06 / 2016
SKLADBY STŘECH
OZNAČENÍ / | POPIS SKLADBY (směrem od shora) |  | ROZMĚR (mm) | BLIŽŠÍ SPECIFIKACE | POZNÁMKA
UMÍSTĚNÍ | FUNKCE VRSTVY | MATERIÁL VRSTVY
Rodinný dům
S.01 plochá střecha s násypem nevětraná | stabilizace | říční kačírek | 60 | prané říční kamenivo, frakce 16 - 32 mm
| separace | separační vrstva - geotextílie | ~ 1 | netkaná polypropylenová textilie plošné hmotnosti min. 300 g/m2
| hydroizolace | hydroizolační PVC-P fólie | 1.5 | střešní hydroizolační fólie tl. 1,5 mm, stabilizace kotvením, materiál PVC-P (měkčený polyvinylchlorid), vložka z polyesteru
| tepelná izolace | tepelněizolační vrstva z rovinných minerálních desek | 120 | tepelněizolační desky z minerální plsti (resp. z kamenných vláken), součinitel tepelné vodivosti λ=0,038 W/mK, určené do spodní vrstvy, napětí v tlaku při 10% stlačení CS(10) min. 50 kPa
| tepelná izolace | tepelněizolační vrstva ze spádových minerál. desek | 0 - 110 | tepelněizolační spádové desky (resp. klínové dílce) z minerální plsti, s 2% spádem, vložené do mezivrství , tj. mezi 2 desky tepelné izolace součinitel tepelné vodivosti λ=0,039 W/mK
| tepelná izolace | tepelněizolační vrstva ze spádových minerál. desek | 100 | tepelněizolační desky z minerální plsti (resp. z kamenných vláken), součinitel tepelné vodivosti λ=0,039 W/mK, určené do vrchní vrstvy s odolností proti prošlápnutí, napětí v tlaku při 10% stlačení CS(10) min. 70 kPa
| parozábrana | parozábrana z modifikvaných asf. pásů | 4 | s vložkou z hliníkové fólie kašírované skleněnými vlákny
| penetrace | penetrační asfaltový nátěr | ~ 1 | za studena zpracovatelná asfaltová emulse bez obsahu rozpouštědel
| nosná konstrukce | nosná skládaná keramická stropní konstrukce | - | systémový keramický stropní systém tvořený nosníky a stropními vložkami viz. konstrukční řešení
| celková tl. skladby | cca | 290 - 400 | součinitel prostupu tepla U = … W/m2K
S.02 pultová střecha titanzinková s dřevěnou nosnou konstrukcí provětraná | hydroizolace | plechová krytina | 0.7 | hladká plechová titanzinková krytina se stojatou drážkou, tl. plechu 0,7 mm
| separace | separační a mikroventilační fólie | 8 | vícevrstvá fólie lehkého typu, s nakašírovanou strukturovanou rohoží, polypropylen, faktor difuzního odporu 40, plošná hmotnost 500 g/m2, tl. 8 mm
| bednění | bednění z OSB desek | 18 | dřevoštěpková deska OSB/3, pero + drážka
| laťování | kontralatě 60 x 40 mm | 40 | smrkové dřevo, impregnované
| pojistná | pojistná hydroizolační vrstva | 0.8 | difuzně propustná (polyester/plymer) fólie, s integrovaným samolepícím pruhem, s odolností proti impregnačním prostředkům dřeva, UV odolnost, faktor difuzního odporu 105 plošná hmotnost 210 g/m2, tl. 0,8 mm
| nosná konskrukce | krokve 160/240 mm | 240 | dřevo - SI (C24) viz. konstrukční řešení
| tepelná izolace | tepelně izolační vrstva z minerál. desek | 160* | izolační desky z minerální plsti *) vkládané mezi krokve, součinitel tepelné vodivosti λ=0,035 W/mK
| tepelná izolace | tepelně izolační vrstva z minerál. desek | 80* | izolační desky z minerální plsti *) vkládané mezi krokve, součinitel tepelné vodivosti λ=0,035 W/mK
| tepelná izolace | tepelně izolační vrstva z minerál. desek | 80 | izolační desky z minerální plsti instalované pod krokvemi, součinitel tepelné vodivosti λ=0,035 W/mK, min. objem. hmotnost 40 kg/m3
| parozábrana | parotěsná fólie | ~ 0,3 | plastová fólie lehkého typu tvořená reflexní metalizovanou vrstvou, výztužnou mřížkou a polyetylenovou fólií
| záklop (podhled) | podkroví se záklopem na kovové konstrukci | 12.5 | R-CD + stavěcí třmen, desky SDK 12,5, požadovaná požární odolnost REI 30
| celková tl. skladby | cca | 200 | součinitel prostupu tepla U = … W/m2K
S.03 pultová střecha titanzinková nad keramickým stropem provětrávaná | hydroizolace | plechová krytina | 0.7 | hladká plechová titanzinková krytina se stojatou drážkou, tl. plechu 0,7 mm
| separace | separační a mikroventilační fólie | 8 | vícevrstvá fólie lehkého typu, s nakašírovanou strukturovanou rohoží, polypropylen, faktor difuzního odporu 40, plošná hmotnost 500 g/m2, tl. 8 mm
| bednění | bednění z OSB desek | 18 | dřevoštěpková deska OSB/3, pero + drážka
| laťování | kontralatě 60 x 40 mm | 40 | smrkové dřevo, impregnované
| pojistná | pojistná hydroizolační vrstva | 0.8 | difuzně propustná (polyester/plymer) fólie, s integrovaným samolepícím pruhem, s odolností proti impregnačním prostředkům dřeva, UV odolnost, faktor difuzního odporu 105 plošná hmotnost 210 g/m2, tl. 0,8 mm
| podpůrná kce | nosná dřevěná podkonstrukce cca | 340 - 1640 | dřevo - SI (C24) viz. výkres krovu
| tepelná izolace | tepelně izolační vrstva z minerál. desek | 240 | izolační desky tl. ěx 120 mm, z minerální plsti ukládané na stropní konstrukci, součinitel tepelné vodivosti λ=0,035 W/mK
| parozábrana | parozábrana z modifikvaných asf. pásů | 4 | s vložkou z hliníkové fólie kašírované skleněnými vlákny
| penetrace | penetrační asfaltový nátěr | ~ 1 | za studena zpracovatelná asfaltová emulse bez obsahu rozpouštědel
| nosná konstrukce | nosná skládaná keramická stropní konstrukce | - | systémový keramický stropní systém tvořený nosníky a stropními vložkami viz. konstrukční řešení
| celková tl. skladby | cca | 650 - 1950 | součinitel prostupu tepla U = … W/m2K
Zahradní sklad
S.04 plochá střecha nad zahradním skladem | stabilizace | říční kačírek | 60 | prané říční kamenivo, frakce 16 - 32 mm
| ochranná separace | geotextílie | ~ 1 | netkaná polypropylenová textilie plošné hmotnosti min. 300 g/m2
| hydroizolace | hydroizolační PVC-P fólie | 1.5 | střešní hydroizolační fólie tl. 1,5 mm, stabilizace kotvením, materiál PVC-P (měkčený polyvinylchlorid), vložka z polyesteru
| spádová | spádová vrstva z betonové mazaniny | 50 - 130 | beton C20/25 XC2
| nosná konstrukce | nosná železobetonová monolitická stropní konstrukce | - | viz. konstrukční řešení
| celková tl. skladby | cca | 110 - 190 | součinitel prostupu tepla neposuzován
Pergola
S.05 pergola | krytina | polykarbonátová krytina | 20 | dutinová (komůrková, strong) polykarbonátová deska oboustranná UV ochrana, barva čirá, tl. 20 mm, upevňovaná k nosné kovové konstrukci prostřednictvím upevňovacích AL profilů s pryžovým těsněním a horní upevňovací krycí AL lištou s systémovou koncovkou, konce desek opatřeny prachotěsnou ventilační páskou a ukončovacím hliníkovým U profilem pro konce desek
| nosná konstrukce | nosná ocelová konstrukce | -
| celková tl. skladby | cca | 20 | součinitel prostupu tepla neposuzován