## Skladby zpevněných ploch
ÚSP pro mládež Kvasiny, Jelínkova 918, Kostelec nad Orlicí |  |  |  |  | revize 00
D.1. 010 ARS |  |  |  |  | 06 / 2016
SKLADBY ZPEVNĚNÝCH PLOCH
OZNAČENÍ / | POPIS SKLADBY (směrem od shora) |  | ROZMĚR (mm) | BLIŽŠÍ SPECIFIKACE | POZNÁMKA
UMÍSTĚNÍ | FUNKCE VRSTVY | MATERIÁL VRSTVY
T.01 zámková dlažba | pojízdná (pochozí) | dlažba betonová | 80 | vysoce pevnostní vibrolisovaná dvouvrstvá dlažba, tvarově jednoduchá, mrazuvzdorná, rozměr cca 200 x 100 x 80 mm, odstín šedý, včetně zapískování křemičitým pískem, zrnitost 0,3 - 1 mm, barva přírodní
| lože | kamenná drť | 50 | kladecí vrstva (písek) frakce 4 - 8 mm
| nosná | štěrkodrť | 200 | drcené kamenivo frakce 8 - 16 mm
| podklad | rostlý terén | -
| celková tl. skladby |  | 330 | pro pojezd osobním vozidlem do hmotnosti 3,5t
T.02 zatravňovací dlažba | pojízdná | zatravňovací dlažba | 80 | vysokopevnostní vibrolisovaná dvouvrstvá betonová dlažba, mrazuvzdorná, odolná proti chemickým rozmrazovacím prostředkům v prostředí XF4, nášlapový povrch ošetřen speciální hydrofobizační přísadou přispívající k utěsnění kapilár a omezující tvorbu výkvětů, dlažba s podílem zeleně cca 40 % včetně substrátu tl. cca 4 cm a travního semene
| lože | kamenná drť | 50 | kladecí vrstva (písek) frakce 4 - 8 mm
| nosná | štěrkodrť | 200 | drcené kamenivo frakce 8 - 16 mm
| podklad | rostlý terén | -
| celková tl. skladby |  | 330 | pro pojezd osobním vozidlem do hmotnosti 3,5t
T.03 dřevěná paluba | pochozí | dřevěná prkna | 25 | terasový profil - např. tropické dřevo Massaranduba, např. profil 145x25mm, protiskluzné provedení, montáž se spárami š. 10 mm, upevnění prostřednictvím viditelných vrutů
| nosná, ztužující | nosný dřevěný rošt | 80 | roznášecí rošt z podkladních hranolů 60/80 mm, impregnované dřevo alt. tropické dřevo vhodné na pochozí terasy, os. vzdálenost podkladových hranolů 50 cm, cca 30 mm uložeho (zahrábnuto) v kladecí vrstvě z důvodu stabilizace hranolů |  | Podkladní hranoly pod terasy by měly být z podobně tvrdého a odolného dřeva. Toto je dobré mít na paměti i například u modřínu, kdy po cca 5 letech může dojít k vyhnívání dřeva okolo vrutů a jejich uvolňování. Pokud přesto použijte podkladní hranoly z měkkého dřeva, naimpregnujte je a použijte delší vruty (6x70).
| lože | kamenná drť | 50 | kladecí vrstva (písek) frakce 8 - 16 mm
| nosná | štěrkodrť | 200 | drcené kamenivo frakce 16 - 32 mm
| separační | geotextílie | ~ 1 | netkaná polypropylenová textilie plošné hmotnosti min. 300 g/m2 zabraňující prorůstání plevele
| podklad | rostlý terén | -
| celková tl. skladby |  | 325