## A_Obvodove kce
ZNAČKA | NÁZEV KONSTRUKCE, UMÍSTĚNÍ | ROZPIS VRSTEV KONSTRUKCE, TECHNICKÉ PARAMETRY | TL. VRSTVY [mm] | λ [W·m-2·K-1] | λ
SKLADBY OBVODOVÝCH KONSTRUKCÍ - OBJEKT D - SO04
OP01 | ZATEPLENÁ OBVODOVÁ STĚNA | STÁVAJÍCÍ OBVODOVÁ KONSTRUKCE
· Stávající vápenocementová omítka
· Stávající zdivo tl. 500 mm – zdivo z cihel CDM na maltu vápenocementovou M 100
· Stávající vápenocementová omítka
+
|  | · Vodou ředitelný disperzní penetrační nátěr pod lepící a stěrkovou hmotu |  |  | 0.042
· Jednosložková lepící a stěrková hmota na bázi cementu
|  | · Desky z expandovaného pěnového polystyrenu, napětí v tlaku při 10% deformaci > 70 kPa, EPS 70 F | 140 |  | 1.58
· Jednosložková lepící a stěrková hmota na bázi cementu s výztužnou vrstvou ze skleněné síťoviny
· Univerzální probarvený disperzní penetrační nátěr pod tenkovrstvou omítku
· Dekorativní tenkovrstvá silikonová omítka na bázi silikonových pryskyřic pro exteriér a interiér
s rýhovanou nebo zatíranou strukturou, zrnitosti Z10, Z15, Z20, Z30 ( PŘESNÝ ODSTÍN A ZRNITOST BUDE SPECIFIKOVÁNA PŘÍMO PO VÝBĚRU PŘESNÉHO FASÁDNÍHO ODSTÍNU)
|  | CELKEM (MM) | 150
U [W·m-2·K-1]
doporučená hodnota ČSN 73 0540-2 - UN [W·m-2·K-1]
ostění oken budou zateplena kontaktním zateplovacím systémem, extrudovaný polystyrénem tl. 20 mm (XPS popř.EPS P)
+
· Jednosložková lepící a stěrková hmota na bázi cementu s výztužnou vrstvou ze skleněné síťoviny
· Univerzální probarvený disperzní penetrační nátěr pod tenkovrstvou omítku
· Dekorativní tenkovrstvá silikonová omítka na bázi silikonových pryskyřic pro exteriér a interiér
s rýhovanou nebo zatíranou strukturou, zrnitosti Z10, Z15, Z20, Z30 ( PŘESNÝ ODSTÍN A ZRNITOST BUDE SPECIFIKOVÁNA PŘÍMO PO VÝBĚRU PŘESNÉHO FASÁDNÍHO ODSTÍNU)
|  | CELKEM (MM) | cca 30
U [W·m-2·K-1]
OP02 | 1.PP KAMENNÝ SOKL STÁVAJÍCÍ | Obvodový sokl celého 1.PP zůstává nedotčen, bude pouze otryskán, očistěn tlakovou vodu PONECHÁN V PŮVODNÍ PODOBĚ VČETNĚ PAMĚTNÍ DESKY - viz Tech. zpráva
OP03 | STÁVAJÍCÍ KONSTRUKCE (ŘÍMSY) + ZATEPLENÍ | STÁVAJÍCÍ OBVODOVÁ KONSTRUKCE ŘÍMSY +
|  | · Jednosložková lepící a stěrková hmota na bázi cementu |  |  | 0.042
· Desky z pěnového, samozhášivého a stabilizovaného polystyrenu vypěněného do formy EPS P (XPS), napětí v tlaku při 10% deformaci > 150 kPa,
deklarovaná hodnota součinitele tepelné vodivosti 0,035 W.m-1.K tl. 50 mm
|  | (v případě nutnosti budou použity prefabrikované kusy říms jako repliky stávajících dle předloženého vzorku po schválení autorským a technickým dozorem popř. zpětným omítnutím, aby nedocházelo k „zaniknutí“říms) | 50 |  | 0.38
· Jednosložková lepící a stěrková hmota na bázi cementu s výztužnou vrstvou ze skleněné síťoviny
· Univerzální probarvený disperzní penetrační nátěr pod tenkovrstvou omítku
· Dekorativní tenkovrstvá silikonová omítka na bázi silikonových pryskyřic pro exteriér a interiér
s rýhovanou nebo zatíranou strukturou, zrnitosti Z10, Z15, Z20, Z30 ( PŘESNÝ ODSTÍN A ZRNITOST BUDE SPECIFIKOVÁNA PŘÍMO PO VÝBĚRU PŘESNÉHO FASÁDNÍHO ODSTÍNU)
|  | CELKEM (MM) | 50 - 60 |  | R 3,43
U [W·m-2·K-1]

## R_Strechy
ZNAČKA | NÁZEV KONSTRUKCE, UMÍSTĚNÍ | ROZPIS VRSTEV KONSTRUKCE, TECHNICKÉ PARAMETRY | TL. VRSTVY [mm] | λ [W·m-2·K-1] | λ
STŘECHY - OBJEKT D - SO 04
R1 | STŘECHA ŠIKMÁ NAD 3. NP
NAVRHOVANÉ VRSTVY
· Keramické betonové tašky, zavěšené na bednění
· Latě/bednění
· Kontralatě nim 40 mm, rozměr 40 * 60 mm, upevněny do krokve, mezi kontralatěmi větraná vzduchová vrstva
· Difúzně propustná fólie lehkého typu
· Bednění z dřevovláknitých desek, podklad DHV tl. 24 mm
|  | · Pásy ze skleněných vláken, umístěné mezi krokvemi tl 160 mm | 160
|  | · Desky na bázi polyisokyanurátu (PIR) tl. 80 mm | 80
· Fólie lehkého typu s hliníkovou vrstvou, spojkami přisponkována k deskám PIR
· KVH latě 60 * 40 mm
· SDK rošt z ocelových profilů CD, připevněný ke KVH latím přímými závěsy
· Sádrokartonová deska na dvouúrovňovém ocelovém systémovém roštu
· Vnitřní štuková omítka na SDK konstrukce EAN: 8595100126115 Kód: 209269
· 2 x výmalba barva bílá
+
STÁVAJÍCÍ PONECHANÁ KONSTRUKCE - POUZE NOSNÁ KONSTRUKCE
· Stávající krokve obdélníkového profilu, osová vzdálenost cca 900 mm, spád stávající
Ostatní stávající současná skladba (eternit, prkenný záklop) přijde odstranit kromě celé konstrukce krovu
CELKEM
U [W·m-2·K-1]
R1b | "HAMBALEK" NAD 3. NP
Skladba střešního pláště - R 01b
STÁVAJÍCÍ PONECHANÁ VODOROVNÁ KONSTRUKCE – TRÁMOVÝ STROP (odstraněn stávající spodní záklop, vč. rákosu a omítky)
+
|  | · Pásy ze skleněných vláken, umístěné mezi stávající nosnou konstrukci stropu - tl. 160 mm | 160
· Přídavné dřevěné profily - rozměr 60 * 60 mm, upevněny ke stávající nosné konstrukci stropu +
|  | · + pásy ze skleněných vláken, umístěné mezi přídavné dřevěné tloušťka 60 mm | 60
· SDK rošt z ocelových profilů CD
· Sádrokartonová deska na dvouúrovňovém ocelovém systémovém roštu tl.12,5 mm
Vnitřní štuková omítka na SDK konstrukce EAN: 8595100126115 Kód: 209269
2 x výmalba bílá
R2 | STŘECHA NAD VSTUPEM Z ULICE ČS. ARMÁDY
Stávající konstrukce - jednoplášťová plochá střecha
+
· spádové klíny z expandovaného polystyrénu tz. XPS lepené (kotvené) k podkladu tloušťka 0 - 45 (50)mm
· pojistná hydroizolace ze samolepících modifikovaných asfaltových pásů spádovaná ke žlabům tl 4. mm
· tepelná izolace z expandovaného polystyrénu, pevnost v tlaku při 10% deformaci 0,15 MPa tl. 160 mm
· hydroizolační pás z asfaltu modifikovaného SBS se skleněnou vložkou tl 4 mm
· hydroizolační pás z asfaltu modifikovaného SBS s PES vložkou a minerálním posypem tl. 4 mm
|  | CELKEM | 172-214
U [W·m-2·K-1]
· Spodní část římsy bude opláštěna tepelnou izolací z expandovaného polystyrénu (XPS), pevnost v tlaku při 10% deformaci 0,15 MPa tl. 50 mm

## B_Podkladni kce
ZNAČKA | NÁZEV KONSTRUKCE, UMÍSTĚNÍ | ROZPIS VRSTEV KONSTRUKCE, TECHNICKÉ PARAMETRY | TL. VRSTVY [mm] | λ [W·m-2·K-1] | λ
VNĚJŠÍ KONSTRUKCE A KONSTRUKCE VODOROVNÉ - OBJEKT SO 04 - D
P01 | OKAPOVÝ CHODNÍČEK
okolo objektu SO04 - D
|  | · vibrolisovaná dvouvrstvá betonová dlažba, mrazuvzdorná, odolná proti působení vody a chemickým rozmrazovacím látkám, vysoce otěruvzdorná tryskaná nášlapná vrstva | 50
|  | · štěrkový podsyp kamenná drť frakce 4-8mm | 80 -100
· stávající rostlý terén/štěrkové podloží
|  | CELKEM | 130-150
P02 | ZATEPLENÍ STROPU NAD 1.PP | STÁVAJÍCÍ KONSTRUKCE +
· Vodou ředitelný disperzní penetrační nátěr pod lepící a stěrkovou hmotu
· Jednosložková lepící a stěrková hmota na bázi cementu
|  | · Desky z expandovaného pěnového polystyrenu, napětí v tlaku při 10% deformaci > 70 kPa tl.100 mm EPS 70 F | 100
· Jednosložková lepící a stěrková hmota na bázi cementu s výztužnou vrstvou ze skleněné síťoviny
· Štuk bílý popř. vnitřní štuková omítka
· 2 x výmalba bílá
|  | CELKEM | cca 110