## AR110 - Svislé konstrukce
Kód položky |  | Technické specifikace, technické a uživatelské standardy | Poznámka
Architektonicko stavební řešení
AR110. |  | Svislé konstrukce
AR111. |  | Zdi tl. přes 150 mm
AR111. | 1201 | Zdivo navrženo podle ČSN 73 1101 a provedeno podle ČSN 73 2310; cihelné bloky broušené; s hydrofobizovanou minerální vatou; rozměry 248x440x249 mm; třída objem. hm. 670 kg/m3; pevnost P8; stupeň hořlavosti : A1 - nehořlavé; REI - 90 DP1 (ČSN EN 13501-2); U=0,15 W/m2K pro zdivo na tenkovrstvou maltu bez omítek; faktor difuzního odporu μ=5/10, vážená laboratorní neprůzvučnost Rw=50(-1;-4) dB při plošné hmotnosti zdiva včetně omítek 342 kg/m2
AR111. | 1202 | Zdivo navrženo podle ČSN 73 1101 a provedeno podle ČSN 73 2310; cihelné bloky broušené; rozměry 372x240x238 mm; třída objem. hm. 800 - 900 kg/m3; pevnost P15; stupeň hořlavosti : A1 - nehořlavé; REI - 180 (ČSN EN 13501-2); U=0,95 W/m2K pro zdivo na zdící maltu m10 ; faktor difuzního odporu μ=5/10, vážená laboratorní neprůzvučnost Rw=52 dB při plošné hmotnosti zdiva včetně omítek tl.15 mm 275 kg/m2
AR111. | 1203 | Zdivo navrženo podle ČSN 73 1101 a provedeno podle ČSN 73 2310; cihelné bloky broušené; rozměry 247x300x249 mm; třída objem. hm. 800 - 850 kg/m3; pevnost P15; stupeň hořlavosti : A1 - nehořlavé; REI - 180 DP1 (ČSN EN 13501-2); U=0,55 W/m2K pro zdivo na tenkovrstvou maltu bez omítek; faktor difuzního odporu μ=5/10, vážená laboratorní neprůzvučnost Rw=48 dB při plošné hmotnosti zdiva včetně omítek tl.15 mm 283 kg/m2
AR111. | 1204 | Betonová zdící tvarovka o rozměrech klasické tradiční plné cihly, 140/65/290 mm, povrch hladký, hmotnost 6 kg/ks
AR111. | 1205 | Zdivo z porobetonových tvárnic; spojeno na zdící maltu; rozměry 599x249x250 mm; max.průměrná objemová hm. 550 kg/m3; pevnost 5,0 N/mm2; stupeň hořlavosti : A1 - nehořlavé (EN 13501-1); deklarovná hodnota tepelné vodivosti 0,140 W/mK
AR111. | 1211 | Tvárnice ztraceného bednění určeného pro všechny výstavby základových pásů. Tvárnice s tzv. zámkem. Zdivo navrženo podle ČSN 73 1101 a provedeno podle ČSN 73 2310; betonové bloky ; rozměry 500x300x250 mm; třída objem. hm. 2200 kg/m3; pevnost P7; stupeň hořlavosti : A1; nasákavost hmotnostní 3 %
AR111. | 1212 | Tvárnice ztraceného bednění určeného pro všechny výstavby základových pásů. Tvárnice s tzv. zámkem. Zdivo navrženo podle ČSN 73 1101 a provedeno podle ČSN 73 2310; betonové bloky ; rozměry 500x200x250 mm; třída objem. hm. 2200 kg/m3; pevnost P7; stupeň hořlavosti : A1; nasákavost hmotnostní 3 %
AR112. |  | Stěny a příčky do tl. 150 mm
AR112. | 2202 | Broušená věncovka; spojeno na zdící maltu; rozměry 497x80x209(249,289); max.průměrná objemová hm. 900 a 1000 kg/m3; pevnost 15/12 N/mm2; stupeň hořlavosti : A1 - nehořlavé (EN 13501-1); deklarovná hodnota tepelné vodivosti 0,26 W/mK
AR112. | 2203 | Zdivo navrženo podle ČSN 73 1101 a provedeno podle ČSN 73 2310; cihelné bloky broušené; rozměry 497x115x249 mm; třída objem. hm. 810 - 850 kg/m3; pevnost P10; stupeň hořlavosti : A1 - nehořlavé; REI - 180 DP1 (ČSN EN 13501-2); U=1,40 W/m2K pro zdivo na tenkovrstvou maltu bez omítek; faktor difuzního odporu μ=5/10, vážená laboratorní neprůzvučnost Rw=43 dB při plošné hmotnosti zdiva včetně omítek tl.15 mm 141 kg/m2
AR113. |  | Sloupy a pilíře
AR114. |  | Překlady
AR114. | 1201 | Keramický překlad plochý, rozměr 115/145x71x1000 až 2750 mm, cihelné podélně děrované tvarovky 115/71 - 250 nebo 145/71 - 250; beton třídy C25/30; výztuž 10 505 nebo BSt 500 S; navrženo a posouzeno dle konkrétního zatížení; stupeň hořlavosti A1 - nehořlavé; požární odolnost R 90 DP1, hmotnost cca 17/20 kg/m
AR114. | 1202 | Prefabrikovaný betonový překlad vylehčený se skladebnými rozměry délka 1500 mm, šířka 120 mm, výška 190 mm. Hmotnost 73 kg/ks. Rozměry 1490/115/190 mm. Vyztužený beton třídy C 30/37 (C 35/45).
AR114. | 1203 | Prefabrikovaný překlad vylehčený se skladebnými rozměry délka 2090 mm, šířka 150 mm, výška 150 mm. Hmotnost 76 kg/ks. Rozměry 2090/140/140 mm. Vyztužený beton třídy C 30/37 (C 35/45).
AR114. | 1204 | Prefabrikovaný překlad vylehčený se skladebnými rozměry délka 1500 mm, šířka 150 mm, výška 150 mm. Hmotnost 55 kg/ks. Rozměry 1490/140/140 mm. Vyztužený beton třídy C 30/37 (C 35/45).
AR114. | 1205 | Keramický překlad; rozměry 70x238x1000 až 3500 mm; cihelné tvarovky 238/70; beton třídy C 25/30; výztuž KARI drát nebo BSt 500 A; navrženo a posouzeno dle konkrétního zatížení; stupeň hořlavosti : A1 - nehořlavé; požární odolnost R 60 DP1, hmotnost cca 35 kg/m
AR114. | 1206 | Prefabrikovaný překlad vylehčený se skladebnými rozměry délka 1800 mm, šířka 150 mm, výška 150 mm. Hmotnost 67 kg/ks. Rozměry 1790/140/140 mm. Vyztužený beton třídy C 30/37 (C 35/45).
AR115. |  | Komíny
AR115. | 0001 | Kompletní systémový odvod spalin pro kondenzační kotle, DN 160 mm, včetně kolen, vývodu pro kondenzát, nadstřešní části, kotvících objímek a protipožárního utěsnění pro průchod mezi požárními úseky, plastové provedení (polypropylén), teplotní třída 120 C,
AR116. |  | Zdivo obkladové
Note on A6: Zdivo: -xxx - účel 1 - nosné 2 - výplňové 3 - nadstřešní x-xx - materiál 1 - betonové 2 - keramické 3 - pórobetonové 4- vápenopískové
Note on A16: Zdivo: -xxx - účel 1 - nosné 2 - výplňové 3 - nadstřešní x-xx - materiál 1 - betonové 2 - keramické 3 - pórobetonové 4- vápenopískové 5 - skleněné 6 - sanitární
Note on A22: Překlady: -xxx - účel 1 - pro nosné zdivo 2 - pro výplňové zdivo x-xx - materiál 1 - betonové 2 - keramické 3 - pórobetonové 4- vápenopískové

## AR120 - Výtahy
Kód položky |  | Technické specifikace, technické a uživatelské standardy | Poznámka
Architektonicko stavební řešení
AR120. |  | Výtahy, plošiny
AR121. |  | Výtahy osobní
AR121. | 0001 | Osobní výtah, lanový, bez strojovny, nosnost 1000 kg, počet osob 13, rychlost 1,0 m/s, vnitřní rozměr šachty 1650/2620 mm, kabina průchozí, rozměr kabiny 1100/2100/2100 mm, posuvné dveře 1000/2100 mm
AR121. | 0002 | Osobní výtah, lanový, bez strojovny, nosnost 1800 kg, počet osob 24, rychlost 1,0 m/s, vnitřní rozměr šachty 2370/3120 mm, kabina neprůchozí, rozměr kabiny 1500/2500/2100 mm, posuvné dveře 1300/2100 mm
AR122. |  | Výtahy nákladní
AR123. |  | Plošiny

## AR13x - Finální úpravy povrchů
Kód položky |  | Technické specifikace, technické a uživatelské standardy | Poznámka
Architektonicko stavební řešení
AR130. |  | Finální úpravy povrchů
AR130. | 0001 | Roztok k imobilizaci solí, koncentrát, k přeměně škodlivých solí, brání působení solí v ještě čerstvésanační omítce, neobsahuje rozpoštědla, Báze: vodný roztok hexafluorokřemičitanu,Spotřeba: při ošetření ve 2 prac.krocích cca 0,4 - 0,5 kg/m2.
AR130. | 0002 | Minerální sanační malta k přípravě podkladu pod omítku, suchá, průmyslově připravená malta, hydraulicky tuhnoucí, velmi dobrá přilnavost na minerálních podkladech, pro vnější i vnitřní pozužití, Báze: suchá maltová směs, Barva: šedá, Spotřeba: cca 3,0 kg/m2/mm jako adhezní podklad(celoplošně), cca 1,5 kg/m2/mm (polokrycí vrstva)
AR130. | 0003 | Minerální porézní podkladní omítka, minerální suchá maltová směs, k použití jako podkladní a vyrovnávací omítka, difúzně otevřená, zpracovatelná ručně i strojně, malá plošná spotřeba, Báze: suchá maltová směs, Barva: šedá, Spotřeba: cca 8 kg/m2 na 1 cm tloušťky vrstvy.
AR130. | 0004 | Minerální sanační omítka, minerální suchá maltová směs, vysoký podíl vzduchových pórů, umožňuje difúzi vodních par, vysoká schopnost absorbovat soli, malá plošná spotřeba, ručně i strojně zpracovatelná, použití v interiéru i exteriéru, Báze: suchá maltová směs, Barva: šedá, Objemová hmotnost: 1,0 - 1,1 kg/m2, Spotřeba: cca 9,5 kg/m2/cm tloušťky vrstvy
AR130. | 0010 | Sádrová ručně i strojně zpracovatelná tenkovrstvá omítka pro interiéry s hlazeným nebo filcovaným povrchem. Aplikace přímo na podklad(porobeton, beton), zrnitost: 0,8 mm, min.tlošťka: 4 mm, spotřeba cca 3,2 kg/m2/4 mm
AR130. | 0011 | Jednovrstvá sádrová strojně zpracovatelná omítka s hlazeným povrchem pro interiéry, zrnitost do 1 mm, min. tlošťka 10 mm, spotřeba: cca 10 kg/m2/cm
AR130. | 0012 | Bílá sádrová stěrka pro provádění velmi hladkých povrchů stěn a stropů. Vhodná pro celoplošné stěrkování a opravy sádrokartonových desek a sádrových omítek. Max.tloušťka 3 mm, spotřeba: cca 1 kg/m2/1 mm
Note on A4: Úpravy povrchů: -xxx - účel 1 - omítky 2 - zateplovací systémy 3 - mazaniny a potěry 4 - výplně dilatačních 5 - obklady betonových konstrukcí

## AR160 - Vodorovné konstrukce
Kód položky |  | Technické specifikace, technické a uživatelské standardy | Poznámka
Architektonicko stavební řešení
AR160. |  | Vodorovné konstrukce
AR161. |  | Stropy
AR161. | 0001 | Prefabrikovaná stropní deska vylehčená se skladebnými rozměry délka 900 mm, šířka 300 mm, výška 90 mm. Hmotnost 54 kg/ks. Rozměry 890/290/90 mm. Vyztužený beton třídy C 30/37 (C 35/45). Užitné zatížení 3,0 kN/m2, desky vylehčeny podélnými dutinamiprůměru 38 mm.
AR162. |  | Nosníky, volné trámy, průvlaky
AR163. |  | Věnce
AR164. |  | Schodiště
AR165. |  | Zastřešení
Note on A6: Stropy: -xxx - technologie 1 - z desek stropních 2 - z vložek stropních 3 - stropy deskové, hřibové 4 - stropy trámové, kazetové 5 - klenby x-xx - materiál 1 - keramické 2 - železobetonocé 3 - z prostého betonu 4 - pórobetonové 5 - ocelové

## AR21x - Izolace PSV
Kód položky |  | Technické specifikace, technické a uživatelské standardy | Poznámka
Architektonicko stavební řešení
AR211. |  | Izolace proti vodě
AR211. | 1001 | Asfaltový penetrační lak k penetraci suchých a očištěných podladů pod asfaltové izolační izolace. Zracovávaný za studena, nátěrem nebo nástřikem. Spotřeba 0,3 kg/m2
AR211. | 1002 | Hydroizolační pás z SBS modifikovaného asfaltu s nosnou vložkou z polyesterové rohože s povrchovou úpravou minerálním jemnozrnným posypem na horní straně a PE fólií či minerálním jemnozrnným posypem na spodní straně; pás se vyznačuje střední pevností a tažností. Hydroizolace podzemních částí staveb a podzemních objektů proti vlhkosti a vodě a jako radonová bariéra ; tloušťka pásu 5,0 mm; tažnost v obou směrech 50%; třída reakce na oheň - třída E, plošná hmotnost 5,47 kg/m2
AR211. | 1003 | Hydroizolační pás z SBS modifikovaného asfaltu s nosnou vložkou ze skleněné tkaniny s povrchovou úpravou minerálním jemnozrnným posypem na horní straně a PE fólií na spodní straně; pás má nízkou tažnost. Hydroizolace se používá pro parotěsnou a popřípadě pojistnou hydroizolační vrstvu plochych střech, jako spodní pás v hydroizolační vrstvě na nových i opravovaných střechách nebo jako horní pás tam, kde je hydroizolace krytá dalšími vrstvami. Tloušťka pásu 4 mm; tažnost 2%; třída reakce na oheň - třída E, plošná hmotnost 4,5 kg/m2
AR211. | 1004 | Strukturovaná dělící rohož pro větrané a nevětrané šikmé střechy s plechovou falcovanou krytinou. 3-vrstva fólie z kombinace pevných PP textílií a difuzního filmu. Výška 8 mm. Požární vlastnosti - třída E, hmotnost - ca. 380 g/m2, hodnota sd = 0,02 m
AR211. | 1006 | Difuzně otevřený pás pro zateplené bedněné šikmé střechy. Vysoce pevná polyesterová speciální textílie s difuzně otevřeným vodotěsným disperzním povrstvením a integrovanými samolepícími okraji po obou stranách pásu.Požární vlastnosti - třída E, pevnost 370/270 N/5 cm, vodotěsnost - vodotěsná W1, hodnota sd = 0,02 m, hmotnost 270g/m2
AR211. | 1014 | pružné hydroizolační lepidlo, 1komponentní lepidlo pro hydroizolaci, použití pro hydroizolační lepení dlažby na balkonech a terasách, vytváří vodonepropustnou vrstvu, snižuje napětí mezi dlažbou a podkladem, chemická báze - polyureten, aplikace ve dvou vrstvách
AR211. | 1015
AR212. |  | Povlakové krytiny
AR212. | 2001 | Speciální hydroizolační fólie na bázi měkčeného PVC-P, vyztužená skelným vláknem a vyráběná technologií kalandrování. Určena pro volně ložené ploché střechy s přitížením (praným kamenivem, dlažbou na terčích nebo vegetační vrstvou). Vlastnosti: odolná povětrnostním vlivům, vysoce mechanicky odolná, rozměrově stálá, odolná vůči mikroorganismům a prorůstání kořínků dle FLL, snadná svařitelnost. Dodávané rozměry: tloušťka 1,8 mm, šíře role 2 m, třída reakce na oheň podle EN 13501 - 1 - Třída E
AR212. | 2002 | Geotextilie technická polypropylenová netkaná pro ochranu hydroizolační fólie, oddělování vrstev, filtraci a drenáž, izolaci podlah a bazénů; šířka 2000 mm; plošná hmotnost v g.m-2: 200 až 800(dle. Specifikace)
AR212. | 2003 | Difuzně otevřený, UV - odolný ochranný fasádní pás s integrovanými samolepícími okraji na obou stranách pásu, pro ochranu tepelných izolací u fasách s obkladem s obkladem s otevřenými spárami až do šíře 20 mm, vodotěsné povrstvení, požární vlastnosti třída E, hmotnost: cca 210 g/m2, pevnost: cca 270/230 N/5cm - EN 12311-2, průtažnost >10%
AR213. |  | Izolace tepelné
AR213. | 1001 | Izolační rolované pásy ze skelné vláken vhodné jako tepelná a zvuková izolace šikmých střech a stropů; deklarovaný součinitel tepelné vodivosti = 0,033 W/(mK); reakce na oheň A1; index šíření plamene = 0; nízký difuzní odpor, odolné proti dřevojkazným škůdcům, hlodavcům a hmyzu, ekologická a hygienická nezávadnost, objemová hmotnost 21 kg/m3
AR213. | 1002 | Desky z čedičové minerální vlny pro zlepšení kročejové a vzduchové neprůzvučnosti těžkých plovoucích podlah; charakteristický součinitel tepelné vodivosti = 0,036 W/(mK); třída reakce na oheň A1; objemová hmotnost 100 - 110 kg/m3; faktor difuzního odporu = 1,0; stlačitelnost <5 mm
AR213. | 1004 | Fasádmí desky s podélným vláknem do vnějších kontaktních zateplovacích systémů, kotvení pomocí šroubovacích fasádních hmoždinek, součinitel tepelné vodivosti 0,0035 W/m2K, vysoká požární odolnost, nízký difuzní odpor, hydrofobizované, odolnost proti dřevokazným škůdcům, hlodavcům a hmyzu
AR213. | 3001 | Elastifikované desky z pěnový polystyrén s nízkou dynamickou tuhostí pro kročejovou neprůzvučnost plovoucích podlah; součinitel tepelné vodivosti 0,044 W/m2K; pro užitné zatížení do 4 kN/m2; použití pro těžké i lehké plovoucí podlahy, objemová hmotnost 10 - 13,5 kg/m3
AR213. | 3002 | Pěnový polystyrén EPS 200 S Stabil spádový klín; součinitel tepelné vodivosti 0,034 W/mK; napětí v tlaku CS(10) 150 kPa; použití pro ploché střechy a podlahy vysoce zatížené
AR213. | 3003 | Stabilizované izolační desky z pěnový polystyrén EPS 200; součinitel tepelné vodivosti 0,034 W/mK; napětí v tlaku CS(10) 150 kPa; použití pro těžké i lehké plovoucí podlahy, objemová hmotnost 10 - 20 kg/m3
AR213. | 3004 | Systémová izolační deska s EPS fólií pro podlahové vytápění, výška včetně výstupků 55 mm, výška samotné izolace 30 mm, tepelná vodivost 0,04 W/mK, povolené zatížení 500 kg/m2, akustická izolace 28 dB,
AR213. | 3005 | Tepelněizolační deska s hladkým povrchem na obou stranách pro použití pro izolaci v oblasti soklu, součinitel tepelné vodivosti 0,033 W/m2K, pevnost v tlaku 360 kPa,
AR214. |  | Akustická a protiotřesová opatření
AR215. |  | Izolace proti chemickým vlivům
AR216. |  | Sokly z pvc, gumy, kobercové lišty
AR217. |  | Sokly ze dřeva a laminátů, kovové sokly
AR218. |  | Rezerva
AR219. |  | Podlahové lišty, příslušenství
Note on A4: Izolace proti vodě: -xxx - materiál 1 - asfaltové pásy 2 - fólie PE 3 - geotextílie
Note on A18: Izolace tepelné: -xxx - materiál 1 - minerální 2 - skleněné 3 - polystyrén (EPS) 4 - extrudovaný polystyrén (XPS) 6 - polyuretan

## AR22x - Konstrukce
Kód položky |  | Technické specifikace, technické a uživatelské standardy | Poznámka
Architektonicko stavební řešení
AR221. |  | Konstrukce sklobetonové
AR222. |  | Konstrukce tesařské a dřevostavby
AR223. |  | Konstrukce sádrokartonové
AR223. | 1001 | sádrokartonová stěna, 2x SDK tl.12,5 mm, ocelové profily CW a UW, s vyšším požadavkem na vzduchovou neprůzvučnost
AR223. | 1002 | sádrokartonová stěna, 2x SDK tl.12,5 mm, ocelové profily CW a UW, opláštěná deskami do prostředí se zvýšenou vlkostí (75%), s požadavkem na vzduchovou neprůzvučnost
AR223. | 1003 | sádrokartonová předstěna, 2x SDK tl.12,5 mm, ocelové profily CW a UW, opláštěná deskami do prostředí se zvýšenou vlkostí (75%)
AR223. | 1004 | sádrokartonový podhled, 2x SDK tl. 12,5 mm, hliníkové profily,nosná dvouvrstvá konstrukce v jedné rovině zavěšená pomocí rychlozávěsů a drátů s oky
AR223. | 1005 | sádrokartonová vrstva na konstrukci z tenkých profilů SDK tl. 12,5 mm, desky do prostředí se zvýšenou vlhkostí (75%)
AR223. | 1006 | sádrokartonová šachtová stěna, 2x SDK tl. 12,5 mm, hliníkové profily, opláštěná protipožárními deskami
AR223. | 1007 | dvojitá sádrokartonová stěna, 2x SDK tl.12,5 mm, ocelové profily CW a UW, opláštěná deskami do prostředí se zvýšenou vlkostí (75%), s požadavkem na vzduchovou neprůzvučnost
AR223. | 1008 | samonosný sádrokartonový podhled, spodní hrana 1xSDK v tl.15,0 mm, horní hrana 1xSDK 12,5 mm, desky s požární opdolností, ocelové zdvojené profily CW a UW, kotvení profilů do obvodových konstrukcí po osové vzdálenosti 500 mm
AR223. | 1009 | sádrokartonový podhled na ocelové zavěšené konstrukci, 1xSDK 15,0 mm. desky do prostředí se zvýšenou vlhkostí, kotveny na profily CD 60/27 dvojitý rastr
AR223. | 1010 | sádrokartonový podhled na ocelové zavěšené konstrukci, 1xSDK 15,0 mm, kotveny na profily CD 60/27 dvojitý rastr
AR224. |  | Konstrukce klempířské
AR224. | 1001 | Zinkový plech, vysoká odolnost proti UV záření, vysoká odolnost proti bílé korozi, třída reakce na oheň - nehožlavý, tl. plechu 0,6 mm, barva přírodní předzvětralá, dlouhá životnost a trvalá udržitelnost, hustota 7,2g/cm3, bod tavení 480 C, koeficient roztažnosti v podélném směru válcování 2,2mm/mx100K, koeficient roztažnosti v příčném směru válcování 1,7mm/m 100K, modul elasticity >= 80.000 N/mm2, nemagnetický
AR225. |  | Krytiny tvrdé
AR226. |  | Konstrukce truhlářské
AR226. | 1001 | Vnitřní dřevotřísková parapet, silně voděodolná DTD deska tl.17 mm, potažená 0,6 mm, vysoce otěruvzdorných CPL/HPL laminátem, barva bílá, s nosem š=25 mm a v=40 mm, šířka deska 150 - 1000mm, délka až 4050 mm
AR227. |  | Konstrukce zámečnické
AR227. | 1004 | Šachtové stupadlo z uhlíkové oceli potážené polypropylenem, zábrana proti bočnímu uklouznutí, protiskluzná úprava nášlapné plochy, rozteč ramen 330 mm, délka ramen 230 mm, v barvě černé, dodatečná montáž vrtáním a následným zaražením do vzniklých otvorů
AR227. | 1005 | Poklop pro zadláždění venkovní dlažbou, pro zakrytí inspekčních a revizních šachet v pochozích plochách, ocelový rám i poklop, rám s kotvícími prvky do betonu, poklop včetně armovací sítě, při vyplnění betonem kvality C-30/37 o síle 50 mm nosnost 12,5 t, světlá velikost poklopu 600/600 mm, výška 135 mm
AR227. | 1006 | Stavební pouzdrou do SDK konstrukce s konečnou tl. příčky 100 mm, pro jednokřídlové dveře š=800 mm, včetně tichého dorazu, pro výšku průchodu 1970 mm, pro hrubý stavební otvor 1745x2060 mm
AR227. | 1007 | Stavební pouzdrou do SDK konstrukce s konečnou tl. příčky 125 mm, pro jednokřídlové dveře š=900 mm, včetně tichého dorazu, pro výšku průchodu 1970 mm, pro hrubý stavební otvor 1945x2060 mm
AR227. | 1008 | Stavební pouzdrou do SDK konstrukce s konečnou tl. příčky 100 mm, pro jednokřídlové dveře š=900 mm, včetně tichého dorazu, pro výšku průchodu 1970 mm, pro hrubý stavební otvor 1945x2060 mm
AR227. | 1009 | Stavební pouzdrou do SDK konstrukce s konečnou tl. příčky 125 mm, pro jednokřídlové dveře š=800 mm, včetně tichého dorazu, pro výšku průchodu 1970 mm, pro hrubý stavební otvor 1745x2060 mm
AR227. | 1010 | Polyuretanový poklop vyztužený skleněnými vlákny s rámem z HDPE, vodotěsné a plynotěsné provedení, uzamykatelný poklop, včetně těsnění a klíče, odolnost proti působení ropných látek, 10 % kyselinám a louhům, vnější rozměr 600x600 mm, výška rámu H=63 mm, hmotnost 11,0 kg, dlohodobá životnost
AR228. |  | Sanitární příčky
AR229. |  | Ostatní
AR229. | 0001 | Světlík nebo anglický dvorek z bílého duroplastu vyztuženého skelnými vlákny. Tělo světlíku je absolutně tvarově stabilní a odolnější povětrnostním vlivům a chemikáliím, než běžný plast. Velikost světlíků 800/600/400 mm, včetně odvodňovací přípojky DN 70, zakrytí světlíku roštem s mřížkovým okem 30x10 mm, světlík se instaluje pomocí upevňovací sady. Včetně nástavce 800/320/400 mm.
AR229. | 0002 | Stahovací schody, zateplená, protipožární a protihluková varianta. Varianta pro zabudování do stropní konstrukce. Složení: sendvičové víko a kovové schodiště s pohyblivými díly na principu harnoniky. Schody jsou z galvanicky pozinkované oceli natřené černo barvou s protiskluzovou úpravou. Součinitel prostupu tepla k=0,66 W/m2K, požární odolnost EI45, barva bílá, 1400/700 mm
AR229. | 0003 | Světlík nebo anglický dvorek z bílého duroplastu vyztuženého skelnými vlákny. Tělo světlíku je absolutně tvarově stabilní a odolnější povětrnostním vlivům a chemikáliím, než běžný plast. Velikost světlíků 1500/1500/700 mm, včetně odvodňovací přípojky DN 70, zakrytí světlíku roštem s mřížkovým okem 30x10 mm, světlík se instaluje pomocí upevňovací sady. Včetně nástavce 1500/320/700 mm.
Note on A20: Klempířské výrobky: -xxx - materiál 1 - titanzinkový plech 2 - pozinkovaný plech 3 - poplastovaný plech 4 - meděný plech
Note on A25: Truhlářské výrobky: -xxx - účel 1 - okna 2 - dveře 3 - parapety x-xx - materiál 1 - dřevěné 2 - plastové 3 - kovové

## AR230x - Požární zab. stavby
Kód položky |  | Technické specifikace, technické a uživatelské standardy | Poznámka
Architektonicko stavební řešení
AR230. |  | Požární zabezpečení stavby
AR230. | 0001 | Měkká desková přepážka pro požární těsnění kabelů, potrubí a jako distanční ucpávka, hodnota požární odolnosti EI 60 až EI 120, deska z minerální vlny tl. 2x50 mm, objemová hmoptnost min. 120 kg/m3, stupeň hořlavosti A nebo B, bod tání >= 1000 C, teplota použitelnosti do 700 C (1x50 mm pro EI 60)
Note on A4: Truhlářské výrobky: -xxx - účel 1 - okna 2 - dveře 3 - parapety x-xx - materiál 1 - dřevěné 2 - plastové 3 - kovové

## AR25x - Základní úpravy povrchů
Kód položky |  | Technické specifikace, technické a uživatelské standardy
Architektonicko stavební řešení
AR250. |  | Základní úpravy povrchů
AR251. |  | Nátěry
AR251. | 0001 | Jednoduš zpracovatelná dekorativní omítka obsahující organické pojivo, připravená k přímému použití se systémovou penetrací, složení: organické pojivo, mramorová zrna nebo přírodní písky nebo vápence, vlastnosti: pevná, dlouhá životnost, odolnost proti UV záření, stálobarevnost, středzrnný, spotřeba 6,0 kg/m2
AR251. | 0002 | Probarvený podkladní nátěr na bázi akrylátové disperze, k přímému použití, v bílém odstínu, složení: akrylátová disperze a vysoce hodnotné pigmenty, spotřeba cca 0,18 kg/m2, vlastnosti: sjednocuje a snižuje savost podkladu, zvýšuje přídržnost, prodlužuje pracovatelnost, barevné předpřipravení podkladu
AR251. | 0003 | Jednoduše zpracovatelná probarvená pastovitá omítka obsahující draselné vodní sklo pro přímé použití se systémovou penetrací, složení: vápencové plnivo odpovídající zrnitosti (2,0 mm), draselné vodní sklao, vysoce hodnotné pigmenty, výztužná vlákna, vlastnosti: vysoce mechanicky odolná, snadno udržovatelná, omyvatelná, odolnolná povětrnostním vlivům, spotřeba cca 2,70kg/m2
AR251. | 0004 | Probarvený podkladní nátěr na bázi akrylátové disperze, k přímému použití, v bílém odstínu, složení: akrylátová disperze a vysoce hodnotné pigmenty, spotřeba cca 0,18 kg/m2, vlastnosti: sjednocuje a snižuje savost podkladu, zvýšuje přídržnost, prodlužuje pracovatelnost, barevné předpřipravení podkladu
Note on A4: Úpravy povrchů: -xxx - účel 1 - omítky 2 - zateplovací systémy 3 - mazaniny a potěry 4 - výplně dilatačních 5 - obklady betonových konstrukcí

## AR26x - Podlahy
Kód položky |  | Technické specifikace, technické a uživatelské standardy | Poznámka
Architektonicko stavební řešení
AR260. |  | Lepidla
AR261. |  | Podlahy stěrkové a nátěry
AR261. | 0001 | 2komponentní barevná samonivelační PUR pryskyřice bez rozpouštědel, s houževnatě - elastickými vlastnostmi, s hladkým povrchem, trhliny překlenující podlaha pro skladovací prostory a dílny, dobrá chemická a mechanická odolnost, protiskluzný povrch, včetně penetračního nátěru a pečetící vrstvy, tl. 2,0 mm
AR261. | 0002 | 1-komponentní cementová hydroizolační stěrka obsahující migrační a krystalizační příměsy, která utěsňuje beton proti průniku vody, paropropustná, mrazuvzdorná, zrnitost Dmax = 1 mm, tlošťka vrstvy min. 2 mm / max. 5 mm
AR261. | 0003 | Jednosložkový bezředidlový plastický nátěr na beton a jiné podklady, odolný povětrnosti, pochůzný, odolný vodě, pohonným hmotám a čistícím prostředkům, nátěr 2x
AR262. |  | Podlahy z keramických dlaždic, kamene a teraca
AR262. | 0001 | Slinuté neglazované obkladové prvky s velmi nízkou nasákavostí pod 0,5%, určenné k obkladům podlah v exteriérech a interiérech, které jsou vystaveny povětrnostním vlivům a vysokému až extrémnímu mechanickému namáhání, obrusu a znečištění, rozměr prvku 300x300x9 mm, protiskluznost R9/A
AR262. | 0002 | Slinuté neglazované obkladové prvky s velmi nízkou nasákavostí pod 0,5%, určenné k obkladům podlah v interiérech (koupelnách), které jsou vystaveny vysokému až extrémnímu mechanickému namáhání, obrusu a znečištění, rozměr prvku 298x298x9 mm, protiskluznost R9/A, matná, typ reliéfu S/standartní, včetně soklU s požlábkem S, rozměr prvku 80x298x9 mm, včetně soklu s požlábkem - vnitřní roh S (rozměr 80x23x10 mm) a soklu s požlábkem - vnější roh S (rozměr 80x23x7 mm)
AR262. | 0003 | Slinuté neglazované obkladové prvky s velmi nízkou nasákavostí pod 0,5%, určenné k obkladům podlah v interiérech, které jsou vystaveny vysokému až extrémnímu mechanickému namáhání, obrusu a znečištění, rozměr prvku 598x598x10 mm (298x598x10 mm), protiskluznost R10/A, barva šedá, povrch matný
AR262. | 0004 | Slinuté neglazované obkladové prvky s velmi nízkou nasákavostí pod 0,5%, určenné k obkladům podlah v interiérech, které jsou vystaveny vysokému až extrémnímu mechanickému namáhání, obrusu a znečištění, rozměr prvku 598x598x10 mm (298x598x10 mm), protiskluznost R10/A, barva béžová, povrch matný, + schodovka - rozměr 298x598x10 mm, R10/A, povrch matný,barva béžová
AR262. | 0005 | Dvouvrstvá betonová dlažba, vyrobená z odolného říčního písku a portlanského cementu, hloubkově impregnována, mrazuvzdorné provedení, rozměry dlažby 600x600x40 mm, pokládaná do betonového lože a na terče, nasákavost <6%, hmotnost dlaždice 32 kg, barva šedá
AR263. |  | Podlahy povlakové, koberce
AR263. | 0002 | Vinylová podlaovina, pro komerční prostory s vysokou zátěží, reakce na oheň Bfl-s1, protiskluznost R10, celková tloušťka 2,5 mm, tloušťka nášlapné vrstvy 0,8 mm, vhodná pro podlahové topení, stálobarevná, s požlábkeem pro vytažení na stěnu
AR263. | 0003 | Zátěžový vinyl, pro komerční prostory s vysokou zátěží, reakce na oheň Bfl-s1, protiskluznost R10, celková tloušťka 2,0 mm, tloušťka nášlapné vrstvy 0,7 mm
AR264. |  | Podlahy ostatní
AR264. | 0002 | Čistící rohož ze 100% polypropylenu zataveného do PVC podkladu, nepropouští prach ani vodu, vysoce odolnoná proti oděru, výška 16 mm, hmotnost: 4570 g/m2,
AR265. |  | Sokly z keramiky, kamene a teraca
AR266. |  | Sokly z pvc, gumy, kobercové lišty
AR267. |  | Sokly ze dřeva a laminátů, kovové sokly
AR268. |  | Rezerva
AR269. |  | Podlahové lišty, příslušenství
AR269. | 0001 | Objektová dilatační lišta z nerezové oceli, barva RAL 7030, Výška: 11 mm, Šířka: 30 mm pro sílu spáry do 30 mm, podlahová
AR269. | 0002 | Dilatační objektová lišta stěnová/stropní na šířku spáry 30 mm, pro zasunutí do dilatační spáry, pohledová plocha 50 mm, přírozdní hliník
Note on A4: Lepidla: 1xxx - pro dlažby 2xxx - pro kámen 3xxx - pro PVC a gumu 4xxx - pro koberce 5xxx - pro podlahy vlysové a parketové x1xx - běžné x2xx - hydroizolační x3xx - flexibilní
Note on A11: Dlažby: -xxx - formát příklady: 33xx - dlaždice 300x300 mm 72xx - dlaždice 150x200 mm 0 - schodovka x - běžné ker. dlaždice = formát 9 - kamenné a teracové dlažby - - xx - číselník formátů: 1 - 100 mm 2 - 200 mm 3 - 300 mm 4 - 400 mm 5 - 500 mm 6 - 600 mm 7 - 150 mm 8 - 250 mm xx-x - barvy: xx0x - černá xx1x - bílá xx2x - šedá xx3x - modrá xx4x - červená xx5x - zelená xx6x - žlutá xx7x - béžová
Note on A18: Podlahy povlakové, koberce: -xxx - základní specifikace 1 - 3 - PVC 4 - 5 - linoleum 6 - guma 7 - sportovní podlahy 8 - koberce 9 - čistící koberce x-xx - řady 1 - Dunloplan 2 - DLW 3 - Forbo 4 - Fatra 8 - 3M xx-x - barvy: xx0x - černá xx1x - bílá xx2x - šedá xx3x - modrá xx4x - červená xx5x - zelená xx6x - žlutá xx7x - béžová

## AR27x - Povrchové úpravy
Kód položky |  | Technické specifikace, technické a uživatelské standardy | Poznámka
Architektonicko stavební řešení
AR270. |  | Lepidla
AR271. |  | Nátěry
AR271. | 0001 | Emailový nátěr včetně nátěru základního, RAL 9006, určený pro nátěr ocelových zárubní
AR271. | 0002 | Emailový nátěr včetně nátěru základního, RAL 9006, určený pro nátěr ostatních zámečnických výrobků
AR272. |  | Malby a tapety
AR272. | 0001 | Omyvatelný a otěruvzdorný bílý vnitřní nátěr s vysokou bělostí a výbornou kryvostí. Propustný pro vodní páry. Vodná suspenze titanové běloby, mletého vápence, dalších plniv a organické disperze s přídavkem aditiv. Báze Z a Z2 neobsahují titanovou bělobu
AR272. | 0002 | Omyvatelný a otěruvzdorný barevný vnitřní nátěr a výbornou kryvostí.
AR273. |  | Obklady keramické a kamenné
AR273. | 0001 | Slinuté neglazované obkladové prvky s velmi nízkou nasákavostí pod 0,5%, určenné k obkladům stěn v interiérech, rozměr prvku 198x398x7 mm, hladká, matná
AR274. |  | Obklady z kompaktních laminátů
AR274. | 0001 | Desky z HPL vysokotlakého laminátu, odolný proti extrémním klimatickým podmínkám, matriál s vysokou hustotou, odolává nárazům a opotřebení, nenasákavý, odolný proti vodě a hnilobě, černé kompaktní jádro, tl. 8mm, reakce na oheň B-s1,d0, dvojitě vytvrzená akryl-polyuretanová pryskyřice
AR277. |  | Podhledy rastrové, lamelové a mřížové
AR278. |  | Obklady ze dřeva
AR279. |  | Obklady jiné
AR279. | 0001 | Cihlové obkladové pásky, strojně vyráběné, násaákavost do 6%, rozměr 240x71x14 mm, hmotnost 0,5 kg/ks, povrch - hladký, reakce na oheň A1,
Note on A4: Lepidla: 1xxx - pro obklady keramické 2xxx - pro obklady kamenné 7xxx - pro tapety x1xx - běžné x2xx - hydroizolační x3xx - flexibilní
Note on A6: Nátěry: -xxx - povrch 1 - nátěry stěn a tapet 5 - nátěry ocelových konstrukcí 7 - nátěry dřevěných konstrukcí x-xx - vlastnosti nátěru 0 - bez zvláštního určení 1 - nátěry omyvatelné xx-x - barvy: xx0x - černá xx1x - bílá xx2x - šedá xx3x - modrá xx4x - červená xx5x - zelená xx6x - žlutá xx7x - béžová xx9x - transparentní
Note on A14: Obklady: - - xx - formát příklady: 33xx - obkladačka 300x300 mm 72xx - obkladačka 150x200 mm 1 - 100 mm 2 - 200 mm 3 - 300 mm 4 - 400 mm 5 - 500 mm 6 - 600 mm 7 - 150 mm 8 - 250 mm 9-xx - kamenné obklady xx-x - barvy: xx0x - černá xx1x - bílá xx2x - šedá xx3x - modrá xx4x - červená xx5x - zelená xx6x - žlutá xx7x - béžová
Note on A20: Podhledy: -xxx - druh podhledu 1 - rastrové, nosný rošt viditelný 2 - rastrové, nosný rošt polozapuštěný 3 - rastrové, nosný rošt skrytý 8 - mřížové 9 - lamelové x-xx - materiál 1 - standardní 2 - do vlhka 3 - požární 4 - akustické 5 - minerální 7 - dřevěné 8 - kovové

## AR28x - Interiérové vyb.
Kód položky |  | Technické specifikace, technické a uživatelské standardy | Poznámka | Referenční standard výrobků | Specifikace výrobku (barva)
Architektonicko stavební řešení
AR281. |  | Kancelářský nábytek
AR282. |  | Kuchyňský nábytek, spotřebiče
AR283. |  | Stoly
AR284. |  | Speciální nábytek
AR285. |  | Vybavení šaten a skladů
AR286. |  | První vybavení
AR286. | 1000 | Vybavení wc a umyváren
AR286. | 2000 | Vybavení pro osoby tělesně postižené
AR286. | 3000 | Odpadkové koše

## AR30x - Výplně otvorů
Kód položky |  | Technické specifikace, technické a uživatelské standardy | Poznámka
Architektonicko stavební řešení
AR300. |  | okna, dveře, vrata, požární zařízení
AR300. | 0001 | Dveře dřevěné, materiál odlehčená DTD deska, povrchová úprava HPL, prosklení, požární odolnost, klima dveře, tepelnětechnické vlastnsosti dle AR.33. Bližší specifikace - AR.33 - VÝPIS DVEŘÍ
AR300. | 0002 | Ocelová zárubeň typ „U“ vyrobená z žárově pozinkovaného plechu síly 1,5 mm (vyrobený dle EN 10143 / DIN EN 10142). Zárubeň s polodrážkou pro TPE těsnění a třemi závěsovými kapsami V 8100. Otvory pro střelku a západku vyrobeny dle ČSN 74 6501 s přivařenými krytkami. Zárubeň je upravena základní antikorozní barvou. , povrchová úprava nátěr RAL 9006, požární odolnost, akustické vlastnosti, tepelnětechnické vlastnsosti dle AR.32. Bližší specifikace - AR.32 - VÝPIS DVEŘÍ
AR300. | 0003 | Ocelová zárubeň , typ „LZ“ vyrobená z žárově pozinkovaného plechu síly 1,5 mm (vyrobený dle EN 10143 / DIN EN 10142). Zárubeň s polodrážkou pro TPE – těsnění a třemi závěsovými kapsami V 8100. Otvory pro střelku a západku vyrobeny dle ČSN 74 6501 s přivařenými krytkami. Na zárubni je vylisována nivelizační značka (ve výšce 1.000 mm od čisté podlahy). Zárubeň je upravena základní antikorozní barvou, povrchová úprava nátěr RAL 9006, požární odolnost, akustické vlastnosti, tepelnětechnické vlastnsosti dle AR.32. Bližší specifikace - AR.32 - VÝPIS DVEŘÍ
AR300. | 0004 | Okna plastová, otevíravá, vyklápěcí, fixní. Středové těsnění, dvojitý doraz a mikroventilace, zasklení izolačním trojsklem, maximálnáí hodnota součinitele prostupu oken Uw/Ud=0,9 W/m2K, hloubka zasklení min 36 mm, hlukový útlum okna min. 32dB, připojovací spára okna - parotěsná a paropropustná izolace (musí splňovat kritéria současných norem např. ČSN 73 0540-2). Bližší specifikace - AR.33 - VÝKAZ OKEN
AR300. | 0005 | Protipožární revizní dvířka, hliníková konstrukce + sádrokartonová výplň, požární odolnost EI45 - EI90, skryté zámky, konstrukce druhu DP1, rozměr: 200 - 500/200 - 500 mm, do SDK podhledů
AR300. | 0006 | Revizní dvířka, hliníková, určená pro montáž do sádrokartonové stěny, otevřít a zavřít (tlakový zámek), hlavní nosná konstrukce dvířek a rám jsou z AL profilu, sádrokartonová výplň o síle 12,5 mm, rozměry 200 - 400/200 - 400 mm
AR300. | 0007 | revizní dvířka, hliníková konstrukce + sádrokartonová výplň, skryté zámky, rozměr: 200 - 500/200 - 500 mm, do SDK podhledů
AR300. | 0008 | Obložková zárubeň pro posuvné dveře do stavebního pouzdra, příčka 100 a 125 mm, MFD materiálu, barva světle šedá