## A_Obvodove kce
ZNAČKA | NÁZEV KONSTRUKCE, UMÍSTĚNÍ | ROZPIS VRSTEV KONSTRUKCE, TECHNICKÉ PARAMETRY | TL. VRSTVY [mm]
SKLADBY OBVODOVÝCH KONSTRUKCÍ - OBJEKT B SO 02
OP01 | ZATEPLENÁ OBVODOVÁ STĚNA | STÁVAJÍCÍ OBVODOVÁ KONSTRUKCE
· Stávající vápenocementová omítka
· Stávající zdivo tl. 500 mm – zdivo z cihel CDM na maltu vápenocementovou M 100
· Stávající vápenocementová omítka
+
· Vodou ředitelný disperzní penetrační nátěr pod lepící a stěrkovou hmotu
· Jednosložková lepící a stěrková hmota na bázi cementu
|  | · Desky z expandovaného pěnového polystyrenu, napětí v tlaku při 10% deformaci > 70 kPa, EPS 70 F tl.140 mm | 140
· Jednosložková lepící a stěrková hmota na bázi cementu s výztužnou vrstvou ze skleněné síťoviny
· Univerzální probarvený disperzní penetrační nátěr pod tenkovrstvou omítku
· Dekorativní tenkovrstvá silikonová omítka na bázi silikonových pryskyřic pro exteriér a interiér
s rýhovanou nebo zatíranou strukturou, zrnitosti Z10, Z15, Z20, Z30
|  | CELKEM (MM) | 150
U [W·m-2·K-1]
doporučená hodnota ČSN 73 0540-2 - UN [W·m-2·K-1]
|  | ostění oken budou zateplena kontaktním zateplovacím systémem - extrudovaný polystyrénem tl. 20 mm | 20
+
· Jednosložková lepící a stěrková hmota na bázi cementu s výztužnou vrstvou ze skleněné síťoviny
· Univerzální probarvený disperzní penetrační nátěr pod tenkovrstvou omítku
· Dekorativní tenkovrstvá silikonová omítka na bázi silikonových pryskyřic pro exteriér a interiér
s rýhovanou nebo zatíranou strukturou, zrnitosti Z10, Z15, Z20, Z30
OP02 | ZATEPLENÁ OBVODOVÁ STĚNA | STÁVAJÍCÍ OBVODOVÁ KONSTRUKCE
| (sokl od úrovně 300 mm nad te- | · Stávající vápenocementová omítka
| rénem a níž směrem k rostlému | · Stávající zdivo tl. 500 mm – zdivo z cihel CDM na maltu vápenocementovou M 100
| terénu) | · Stávající vápenocementová omítka
+
· Vodou ředitelný disperzní penetrační nátěr pod lepící a stěrkovou hmotu
· Jednosložková lepící a stěrková hmota na bázi cementu
|  | · Desky z pěnového, samozhášivého a stabilizovaného polystyrenu vypěněného do formy EPS P (popř.XPS), napětí v tlaku při 10% deformaci > 150 kPa, deklarovaná hodnota součinitele tepelné vodivosti 0,035 W.m-1.K -1 | 120
· Jednosložková lepící a stěrková hmota na bázi cementu s výztužnou vrstvou ze skleněné síťoviny
· Univerzální probarvený disperzní penetrační nátěr pod tenkovrstvou omítku
· Dekorativní tenkovrstvá silikonová omítka na bázi silikonových pryskyřic pro exteriér a interiér
s rýhovanou nebo zatíranou strukturou, zrnitosti Z10, Z15, Z20, Z30 (v případě, že bude použit systém více jak 300 mm nad terén (BUDE SPECIFIKOVÁNO PŘÍMO PO VÝBĚRU PŘESNÉHO FASÁDNÍHO ODSTÍNU)
· spodní část - vždy sokl 300 mm nad terén - Marmolit - tz, dekorativní omítka na bázi pryskyřic se systémovou penetrací
|  | CELKEM (MM) | 130 - 140
U [W·m-2·K-1]
Poznámky:
Vnější povrch !!!! VŠECH!!!!!! konstrukce musí být soudržný s podkladem a musí vykazovat nerovnosti nejvýše
20 mm (lepený + mechanicky kotvený systém) na metrové lati. V případě větších
nerovností je potřeba provést lokální nebo celoplošné vyrovnání podkladu vhodnou
maltovou směsí.
* Před realizací doporučujeme ověření únosnosti kotev v podkladu výtažnými zkouškami.
Zajištění výtažných zkoušek, návrh kotevních prvků a kotevní plán lze objednat u technika
Tloušťka tepelné izolace vyhovující doporučení normy ČSN 73 0540-2 Tepelná ochrana
budov [2] na součinitel prostupu tepla.
hladké (HK), šířky 250 mm

## R_Strechy
ZNAČKA | NÁZEV KONSTRUKCE, UMÍSTĚNÍ | ROZPIS VRSTEV KONSTRUKCE, TECHNICKÉ PARAMETRY | TL. VRSTVY [mm] | λ [W·m-2·K-1] | λ
STŘECHY - OBJEKT B SO 02
R03 | STŘECHA ŠIKMÁ
PULTOVÁ
| ( s ocel. nosníky -"podklad") | NAVRHOVANÉ VRSTVY
EXTERIÉR
· Folie z měkčeného PVC určená k přitížení k mechanickému kotvení, vyztužená polyesterovou tkaninou (fixovat k podkladu mechanickým kotvením) tl. 1,5 mm
· Textilie z netkaných polypropylenových vláken o plošné hmotnosti 300 g.m-2
|  | · Dílce z pěnového, samozhášivého a stabilizovaného polystyrenu, napětí polystyrenu v tlaku při 10%deformaci > 100 kPa EPS 100 S (ve dvou vrstvách pokládaných vzájemně na vazbu,montážně fixovat k podkladu mechanickým kotvením) | 200
· Geotextilie z netkaných polypropylenových vláken o plošné hmotnosti 500 g.m-2 (pouze v případě, že by jako podkladní vrstva byla fólie z měkčeného PVC)
· Vyrovnání podkladu dle rozsahu nerovností (např. vylití prohlubní rozehřátým asfaltem nebo směsírozehřátého asfaltu a expandovaného kameniva, vyrovnání přířezy asfaltového pásu), prořezání,
vysušení a následné vyspravení boulí v původní hydroizolaci
· +
STÁVAJÍCÍ VRSTVY
· ??????? PVC fólie ??????
· Souvrství pásů z oxidovaného asfaltu
· Plynosilikátové desky 100 mm
· Přesátá škvára 20 mm
· Střešní desky SZD se zalitými spárami
· Ocelový nosník svařovaný
· Podhledové desky Akuplat (do hranolků 60/80 vložené na příruby)
|  | CELKEM | cca 220
U [W·m-2·K-1]
V případě, že by jako stávající finální vrstva byla použita fólie z měkčeného PVC u stávající skladby bude použita jako
separační vrstva geotextilie z netkaných polypropylenových vláken o plošné hmotnosti 500 g.m-2 mezi stávající a navrhovanou skladbu
R04 | STŘECHA ŠIKMÁ
PULTOVÁ
| ( s PZD deskami -"podklad") | NAVRHOVANÉ VRSTVY
EXTERIÉR
· Folie z měkčeného PVC určená k přitížení k mechanickému kotvení, vyztužená polyesterovou tkaninou (fixovat k podkladu mechanickým kotvením) tl. 1,5 mm
· Textilie z netkaných polypropylenových vláken o plošné hmotnosti 300 g.m-2
|  | · Dílce z pěnového, samozhášivého a stabilizovaného polystyrenu, napětí polystyrenu v tlaku při 10%deformaci > 100 kPa EPS 100 S (ve dvou vrstvách pokládaných vzájemně na vazbu,montážně fixovat k podkladu mechanickým kotvením) | 200
· Geotextilie z netkaných polypropylenových vláken o plošné hmotnosti 500 g.m-2 (pouze v případě, že by jako podkladní vrstva byla fólie z měkčeného PVC)
· Vyrovnání podkladu dle rozsahu nerovností (např. vylití prohlubní rozehřátým asfaltem nebo směsírozehřátého asfaltu a expandovaného kameniva, vyrovnání přířezy asfaltového pásu), prořezání,
vysušení a následné vyspravení boulí v původní hydroizolaci
· +
http://www.podlozkypoddlazbu.nanamesti.cz
STÁVAJÍCÍ VRSTVY
??? stávajíci PVC fólie????
Penetrace + krytina - souvrství pásů z oxidovaného asfaltu
Cementový potěr s vložkou 30 mm
|  | Plynosilikátové desky 200 mm |  |  |  | 200
Přesátá škvára 200 -20 mm
PZD desky tl. 150 mm
Vnitřní vápenocementová omítka
|  | CELKEM | cca 220
U [W·m-2·K-1]
V případě, že by jako stávající finální vrstva byla použita fólie z měkčeného PVC u stávající skladby bude použita jako
separační vrstva geotextilie z netkaných polypropylenových vláken o plošné hmotnosti 500 g.m-2 mezi stávající a navrhovanou skladbu

## B_Podkladni kce
ZNAČKA | NÁZEV KONSTRUKCE, UMÍSTĚNÍ | ROZPIS VRSTEV KONSTRUKCE, TECHNICKÉ PARAMETRY | TL. VRSTVY [mm] | λ [W·m-2·K-1] | λ
VNĚJŠÍ KONSTRUKCE - OBJEKT SO 02 - B
P01 | OKAPOVÝ CHODNÍČEK
|  | · vibrolisovaná dvouvrstvá betonová dlažba, mrazuvzdorná, odolná proti působení vody a chemickým rozmrazovacím látkám, vysoce otěruvzdorná tryskaná nášlapná vrstva | 50
|  | · štěrkový podsyp kamenná drť frakce 4-8mm | 80 -100
· stávající rostlý terén/štěrkové podloží
|  | CELKEM | 130 - 150