## Podlahy
SKLADBY HRUBÝCH PODLAH
F1 | Hrubá podlaha na terénu přístavby - vyšetřovna MR (zatížení do 5,0kN/m2)
| vlastní konstukce podlahy kabiny MR | 30
| drátkobeton | 180
- součástí podlahové vrstvy jsou veškeré penetrace, brokování, broušení a jiné úpravy podkladu
- třída betonu C20/25, množství drátků 25kg/m3 (množství nesmí přesáhnout 25kg/m2 z důvodu instalované technologie)
- vč. dilatace dle předpisu výrobce
- vrstva v celé tl. Oddilatována od stěny vložením vrstvy např. MIRELON tl.15mm
- spára vyplněna těsnícím provazcem a PU tmelem do fabionu
| separační fólie PE | -
| tepelně izolační deska s extrémní odolností vůči tlaku s hladkým povrchem a polodrážkou (např. Isover Styrodur 5000 CS) | 80
- desky pro podlahové konstrukce se zatížením max. 5,0 kN/m2
| celková tloušťka konstrukce | 290
Poznámky:
- U anhydritového potěru je nutné dodržovat pravidla pro řešení dilatatčn ích resp. smršťovacích spar. V ploše se umisťují tak, aby nevznikaly dilatační celky větší jak 200m2, dále v místech dalatací konstrukcí, změny tl. Roznášecí vrstvy, ve dveřních otvorech. Roznášecí anhydritový potěr při změně tvaru a směru místnosti je nutné dělit na meněí dilatační celky. Délka dilatačního celku podlahy nemá být větší jak trojnásobek kratšího rozměru tohoto celku. Dilatace jsou prováděny i mezi vytápěnými a nevytápěnými částmi roznášecí vrstvy a u místností, kde hrozí nerovnoměrné ohřívání podlahy od slunění. V takových případech dilatuje potěr po 20m2. Spáry musí míst stejnou šířku na celou tloušťku anhydritového potěru. V místě styku roznášecího anhydritového potěru a styku desky podlahového vytápění s přilehajícími konstrukcemi je nutné provést průběžnou dilatační spáru přes obě tyto vrtsvy. Minimální tl. anhydritového potěru nad vedením podlahového vytápění